## 1
|  | 右吸能盒外板设计构想书 |  |  | 页 号 | 共 2 页 第 1 页
[5 empty] | 项目名称 | V8
[5 empty] | 版 本 | 1
厦门金龙联合汽车工业有限公司 |  |  |  |  | 文件编号
项目 | 开发目标/特性 |  | 技术要求、基本结构及分件信息 | 主要试验项目
V8 | 1、支架起连接前防撞梁与纵梁的作用，在车辆碰撞时要求具备有承受冲击力的能力，要求一定刚强度； 2、支架本体焊接性能满足要求。 |  | 一、技术要求： 1、未注尺寸从三维数模中测量； 2、未注尺寸公差，按如下规定： 1）面轮廓度： 2）线轮廓度： 3）孔位置度： 4）线束尺寸或孔径未注公差：+/-0.2mm; 5）钣金件线性和角度尺寸的未注公差按GB/T 1804-m级的规定，未注形状与位置公差按GB/T 1184-k级的规定； 3、零件表面无裂纹、起皱、飞边等缺陷，去除尖角、油污，毛刺高度执行标准GB/T33217中的m级； 4、产品最大变薄率不大于材料厚度的20%； 5、产品材料力学性能试验执行GB/T228.1《金属材料拉伸试验常温试验方法》； 6、产品材料材质检测GB/T223《钢铁及合金化学分析方法》； 7、汽车禁用物质要求GB/T 30512-2014《汽车禁用物质要求》； 8、零件材质：QStE700TM t=2.4mm 9、零件重量：0.661kg 10、具体零件尺寸如下图所示，长宽高约为：204mm×105mm×45mm，实际尺寸参考数模 11、该方案未定，零件尺寸、形状以及生产工艺后续有可能变更 12、首轮样件提供待后续说明 13、修边、冲孔模以激光切割代替 14、无检具开发需求，但后续若有装配问题，需提供蓝光扫描或三坐标检测报告 15、零件需以总成的形式供货，具体的物料清单，如第2页所示 16、模具寿命要求在1万冲次以上 | Q/XMJL 001-2015 材料性能试验(力学性能、化学性能）
法规要求
QC/T-17(2009)《汽车零部件耐候性试验一般规则》
GB/T 30512-2014《汽车禁用物质要求》
GB/T 19515-2004《道路车辆可再利用性和回收利用性计算方法》
减轻重量和降低成本管控要点
主要设计改良及讨论项目
品管及生产管控要点
1、无起皱开裂；
2、尺寸符合设计要求。
编 制 | 审 核 | 审 定

## 2
| 前防撞梁总成设计构想书 | [6 empty] | 页 号 | 共 2 页 第 2 页
[8 empty] | 项目名称 | V8
版 本
厦门金龙联合汽车工业有限公司 | [7 empty] | 文件编号 | ——
简图（仅供参考） |  | 序号 | 零部件编号 | 零部件中文名称 | 开发 类型 | 分级 | 数量 | 材质 | 料厚 （mm） | 重量（kg） | 尺寸（mm）
|  | 1 | 待申请 | 前防撞梁 | 新开发 | 1 | 1 | QStE700TM | 2.2 | 3.333 | 1156x115x33
|  | 2 | UP20003299-AA | 风扇安装支架-左 | 沿用 | 1 | 1 | —— | —— | —— | ——
|  | 3 | UP20003248-AA | 快充转接支架 | 沿用 | 1 | 2 | —— | —— | —— | ——
|  | 4 | UP20003300-AA | 风扇安装支架-右 | 沿用 | 1 | 1 | —— | —— | —— | ——
|  | 5 | 待申请 | 右吸能盒外板 | 新开发 | 1 | 1 | QStE700TM | 2.4 | 0.661 | 204×105×45
|  | 6 | UP20010347-AA | 前端法兰板 | 沿用 | 1 | 2 | —— | —— | —— | ——
|  | 7 | 待申请 | 右吸能盒内板 | 新开发 | 1 | 1 | QStE700TM | 2.4 | 0.478 | 215×100×16
|  | 8 | 待申请 | 左吸能盒内板 | 新开发 | 1 | 1 | QStE700TM | 2.6 | 0.52 | 215×100×16
|  | 9 | 待申请 | 左吸能盒外板 | 新开发 | 1 | 1 | QStE700TM | 2.6 | 0.719 | 204×105×45
|  | 10 | UP20002988-AA | 线束安装板5 | 沿用 | 1 | 5 | —— | —— | —— | ——
另有标准件不体现在清单内