## 1
|  | 左前上纵梁Ⅰ-上加强件设计构想书 |  |  | 页 号 | 共 1 页 第 1 页
[5 empty] | 项目名称 | V8
[5 empty] | 版 本 | 1
厦门金龙联合汽车工业有限公司 |  |  |  |  | 文件编号
项目 | 开发目标/特性 |  | 技术要求、基本结构及分件信息 | 主要试验项目
V8 | 1、支架起连接横梁并加强作用，要求一定刚强度； 2、支架本体焊接性能满足要求。 |  | 一、技术要求： 1、未注尺寸从三维数模中测量； 2、未注尺寸公差，按如下规定： 1）面轮廓度： 2）线轮廓度： 3）孔位置度： 4）线束尺寸或孔径未注公差：+/-0.2mm; 5）钣金件线性和角度尺寸的未注公差按GB/T 1804-m级的规定，未注形状与位置公差按GB/T 1184-k级的规定； 3、零件表面无裂纹、起皱、飞边等缺陷，去除尖角、油污，毛刺高度执行标准GB/T33217中的m级； 4、产品最大变薄率不大于材料厚度的20%； 5、产品材料力学性能试验执行GB/T228.1《金属材料拉伸试验常温试验方法》； 6、产品材料材质检测GB/T223《钢铁及合金化学分析方法》； 7、汽车禁用物质要求GB/T 30512-2014《汽车禁用物质要求》； 8、零件材质：HC340LA t=1.2mm 9、零件重量：0.025kg 10、具体零件尺寸如下图所示，长宽高约为：57x50x32，实际尺寸参考数模 11、该方案未定，零件尺寸、形状以及生产工艺后续有可能变更 12、首轮样件提供待后续说明。 13、激光+折弯对应生产 14、无检具开发需求，但后续若有装配问题，需提供检测报告。 二、结构与规格构想 | Q/XMJL 001-2015 材料性能试验(力学性能、化学性能）
法规要求
QC/T-17(2009)《汽车零部件耐候性试验一般规则》
GB/T 30512-2014《汽车禁用物质要求》
GB/T 19515-2004《道路车辆可再利用性和回收利用性计算方法》
减轻重量和降低成本管控要点
主要设计改良及讨论项目
品管及生产管控要点
1、无起皱开裂；
2、尺寸符合设计要求。
编 制 | 审 核 | 审 定