## 技术要求
技术符合性评分附录（满足GB 18296、QCT 644标准基本要求）
基础性技术要求（必须项） | 项目 | 技术要求 |  | 供应商响应具体参数
| 基础标准要求 | 满足GB 18296、QCT 644标准基本要求（中标单位需补充对应油箱第三方检测报告）
| 防腐性能要求（GB/T 10125） | 油箱箱体表面涂层耐中性盐雾≥480h（取箱体样板测试，非焊接板），需提供详细的响应技术参数及测试报告
| 气密性检测要求 | 密封所有进出口，油箱浸入水中,施加0.03-0.05Mpa气压，保压时间≥30S油箱不得有漏气、变形等现象
| 模具材质适应性 | 同时满足镀锌板、不锈钢304生产需求
| 端盖、隔板、箱体板材厚度 | ≥1.2mm（如零部件图纸有特殊要求，按技术图纸执行）
| 表观颜色 | 黑色（不锈钢油箱同等要求）
| 加油管 | 1）加油管管外径∅80，滤网目数30~50目 2）加油管根部防盗隔板（网）参考样式
| 吸回油盘 | 1）吸、回油盘表面永久性标识“吸”“回”，要求字迹清晰醒目。 2）吸回盘卡套式接头参见汽车标准Q803，配装金属堵头密封。 3）法兰厚度≥3mm，安装孔M5对应凹槽深≥2.5mm 4）法兰5个安装孔分布圆直径∅66，夹角为1x80°+4x70°。 5）法兰中心孔径≥∅40mm
| 吸回油管 | 1）吸、回油管要伸到距油箱底部≤10mm位置。 2）吸油管底部进油处安装过滤网，滤网目数80~100目。 3）吸回油卡套式接头对应的管内径要求如下： M22*1.5 ≥14mm M20*1.5 ≥12mm M18*1.5 ≥10mm Ml6*1.5 ≥6mm M14*1.5 ≥6mm
| 油量传感器安装法兰 | 1）法兰厚度≥3mm，安装孔M5对应凹槽深≥2.5mm 2）法兰5个安装孔分布圆直径∅66，夹角为1x80°+4x70° 3）中心孔径≥∅40mm
| 金属配件材质要求 | 如图纸未注要求 1）镀锌板油箱：除与箱体焊接的下连通管、上通气管、油盘/油量传感器法兰，通气阀，放油螺塞外，其余金属材质件可采用镀彩锌、蓝白锌等表面处理工艺，耐中性盐雾要求≥72h（GB/T 10125），油箱盖锁链采用锌镍合金。 2）不锈钢油箱：除通气阀外，其余金属材质件采用不锈钢304材质，油箱盖锁链也可采用锌镍合金
| 供货状态 | 未注要求的各接头和孔位应有橡胶或塑料堵头防尘。
序号 | 项目 | 技术要求 | 供应商响应具体参数值 | 说明
标段1 | 端盖模具结构型式 | 多一型＞X字型＞回字型 | 范例：多一型 | 根据油箱尺寸提供相应的端盖模具结构型式（右参考图片），如X字型、回字型、多一型。
| 端盖、隔板、箱体板材厚度 | 见技术图纸 | 范例： 端盖：2.0 隔板：1.5 箱体：1.5 | 提供响应详细参数
| 端盖与箱体连接工艺 | / | 范例：咬口 | 提供响应生产工艺，如咬口、缝焊等。（仅针对镀锌板油箱）
标段2 | 端盖模具结构型式 | 多一型＞X字型＞回字型 | 范例：多一型 | 根据油箱尺寸提供相应的端盖模具结构型式（右参考图片），如X字型、回字型、多一型。
| 端盖、隔板、箱体板材厚度 | 见技术图纸（如具体输入要求，供应商提供响应具体参数值） | 范例： 端盖：2.0 隔板：1.5 箱体：1.5 | 提供响应详细参数
| 端盖与箱体连接工艺 | / | 范例：咬口 | 提供响应生产工艺，如咬口、缝焊等。（仅针对镀锌板油箱）
标段3 | 端盖模具结构型式 | 多一型＞X字型＞回字型 | 范例：多一型 | 根据油箱尺寸提供相应的端盖模具结构型式（右参考图片），如X字型、回字型、多一型。
| 端盖、隔板、箱体板材厚度 | 见技术图纸（如具体输入要求，供应商提供响应具体参数值） | 范例： 端盖：2.0 隔板：1.5 箱体：1.5 | 提供响应详细参数（针对具体招标油箱）
| 端盖与箱体连接工艺 | / | 范例：咬口 | 提供响应生产工艺，如咬口、缝焊等。（仅针对镀锌板油箱）
******